## Data
Wafer ID | LOT ID | WAT 量測時間 | 特定站點過貨時間 | Con_TM1 | Con_TM2 | Rc_TV1 | Rc_TV2 | TM1_CD | TM1_THK | TM2_CD | TM2_THK | Split | TM1_CMP_Tool | TV1_ETCH_CH
UAB123.01 | UAB123.00 | 2026-07-16 05:59 | 2026-07-03 10:10 | 584.27 | 2796.24 | 1.794 | 0.5167 | 91.25 | 1580.5 | 179.72 | 3229.99 | POR | CMP_A | CH_A
UAB123.02 | UAB123.00 | 2026-07-16 06:54 | 2026-07-03 10:14 | 571.09 | 2804.38 | 1.8424 | 0.5048 |  |  |  |  | POR | CMP_A | CH_B
UAB123.03 | UAB123.00 | 2026-07-16 11:03 | 2026-07-03 10:18 | 577.19 | 2828.06 | 1.7679 | 0.5044 | 90.69 | 1571.07 | 179.26 | 3270.67 | POR | CMP_A | CH_C
UAB123.04 | UAB123.00 | 2026-07-16 12:21 | 2026-07-03 10:22 | 558.17 | 2786.14 | 1.7751 | 0.5158 |  |  |  |  | POR | CMP_A | CH_A
UAB123.05 | UAB123.00 | 2026-07-16 11:38 | 2026-07-03 10:26 | 576.37 | 2811.97 | 1.8073 | 0.5113 | 91.83 | 1555.01 | 179.38 | 3260.14 | POR | CMP_A | CH_B
UAB123.06 | UAB123.00 | 2026-07-16 15:52 | 2026-07-03 10:30 | 581.73 | 2787.15 | 1.7782 | 0.5169 |  |  |  |  | POR | CMP_A | CH_C
UAB123.07 | UAB123.00 | 2026-07-16 15:50 | 2026-07-03 10:34 | 564.11 | 2759.84 | 1.7743 | 0.5203 | 90.44 | 1549.5 | 178.87 | 3222.32 | POR | CMP_A | CH_A
UAB123.08 | UAB123.00 | 2026-07-16 14:37 | 2026-07-03 10:38 | 568.88 | 2819.59 | 1.8385 | 0.5126 |  |  |  |  | POR | CMP_A | CH_B
UAB123.09 | UAB123.00 | 2026-07-16 09:49 | 2026-07-03 10:42 | 571.93 | 2789.89 | 1.7734 | 0.5119 | 91.61 | 1544.41 | 179.79 | 3220.83 | POR | CMP_A | CH_C
UAB123.10 | UAB123.00 | 2026-07-16 11:34 | 2026-07-03 10:46 | 568.15 | 2758.99 | 1.8571 | 0.5102 |  |  |  |  | POR | CMP_A | CH_A
UAB123.11 | UAB123.00 | 2026-07-16 16:27 | 2026-07-03 10:50 | 569.15 | 2760.86 | 1.8125 | 0.5049 | 90.86 | 1563.44 | 178.89 | 3206.99 | POR | CMP_A | CH_B
UAB123.12 | UAB123.00 | 2026-07-16 12:26 | 2026-07-03 10:54 | 565.47 | 2774.32 | 1.8167 | 0.5118 |  |  |  |  | POR | CMP_A | CH_C
UAB123.13 | UAB123.00 | 2026-07-16 15:22 | 2026-07-03 10:58 | 571.99 | 2759.89 | 1.7967 | 0.514 | 90.65 | 1565.83 | 178.89 | 3225.98 | POR | CMP_A | CH_A
UAB123.14 | UAB123.00 | 2026-07-16 19:16 | 2026-07-03 11:02 | 570.25 | 2806.72 | 1.8285 | 0.5128 |  |  |  |  | POR | CMP_A | CH_B
UAB123.15 | UAB123.00 | 2026-07-16 20:50 | 2026-07-03 11:06 | 575.96 | 2771.86 | 1.85 | 0.5257 | 90.74 | 1578.21 | 179.76 | 3187.66 | POR | CMP_A | CH_C
UAB123.16 | UAB123.00 | 2026-07-16 14:09 | 2026-07-03 11:10 | 580.13 | 2787.92 | 1.8529 | 0.5215 |  |  |  |  | POR | CMP_A | CH_A
UAB123.17 | UAB123.00 | 2026-07-16 19:11 | 2026-07-03 11:14 | 571.89 | 2829.53 | 1.8115 | 0.5065 | 90.89 | 1555.51 | 181.05 | 3222.86 | POR | CMP_A | CH_B
UAB123.18 | UAB123.00 | 2026-07-16 23:16 | 2026-07-03 11:18 | 580.65 | 2816 | 1.8958 | 0.5042 |  |  |  |  | POR | CMP_A | CH_C
UAB123.19 | UAB123.00 | 2026-07-16 22:17 | 2026-07-03 11:22 | 567.24 | 2760.78 | 1.8729 | 0.5192 | 90.96 | 1554.23 | 178.86 | 3214.1 | POR | CMP_A | CH_A
UAB123.20 | UAB123.00 | 2026-07-16 16:31 | 2026-07-03 11:26 | 567.04 | 2796.82 | 1.8212 | 0.5188 |  |  |  |  | POR | CMP_A | CH_B
UAB123.21 | UAB123.00 | 2026-07-16 18:31 | 2026-07-03 11:30 | 575.8 | 2791.02 | 1.8459 | 0.5145 | 90.92 | 1569.24 | 180.91 | 3216.57 | POR | CMP_A | CH_C
UAB123.22 | UAB123.00 | 2026-07-16 20:37 | 2026-07-03 11:34 | 569.45 | 2801.16 | 1.7932 | 0.516 |  |  |  |  | POR | CMP_A | CH_A
UAB123.23 | UAB123.00 | 2026-07-16 20:06 | 2026-07-03 11:38 | 582.62 | 2775.9 | 1.8573 | 0.5118 | 91.77 | 1574.52 | 178.13 | 3230.13 | POR | CMP_A | CH_B
UAB123.24 | UAB123.00 | 2026-07-17 01:17 | 2026-07-03 11:42 | 578.55 | 2788.7 | 1.7859 | 0.5106 |  |  |  |  | POR | CMP_A | CH_C
UAB123.25 | UAB123.00 | 2026-07-17 00:08 | 2026-07-03 11:46 | 565.77 | 2831.2 | 1.8169 | 0.5013 | 90.93 | 1544.44 | 180.5 | 3248.69 | POR | CMP_A | CH_A
UAB124.01 | UAB124.00 | 2026-07-19 16:36 | 2026-07-06 19:38 | 544.27 | 2720.76 | 1.8323 | 0.4905 | 88.47 | 1541.44 | 179.13 | 3162.57 | POR | CMP_B | CH_A
UAB124.02 | UAB124.00 | 2026-07-19 18:45 | 2026-07-06 19:42 | 552.32 | 2779.87 | 1.8243 | 0.4984 |  |  |  |  | POR | CMP_B | CH_B
UAB124.03 | UAB124.00 | 2026-07-19 18:37 | 2026-07-06 19:46 | 555.06 | 2680.28 | 1.8282 | 0.5031 | 90.49 | 1529.74 | 176.89 | 3156.14 | POR | CMP_B | CH_C
UAB124.04 | UAB124.00 | 2026-07-19 16:41 | 2026-07-06 19:50 | 563.58 | 2730.78 | 1.823 | 0.4925 |  |  |  |  | POR | CMP_B | CH_A
UAB124.05 | UAB124.00 | 2026-07-19 22:51 | 2026-07-06 19:54 | 558.61 | 2693.43 | 1.8437 | 0.491 | 89.55 | 1551.58 | 179.53 | 3133.42 | POR | CMP_B | CH_B
UAB124.06 | UAB124.00 | 2026-07-19 18:16 | 2026-07-06 19:58 | 548.79 | 2729.07 | 1.7334 | 0.4947 |  |  |  |  | POR | CMP_B | CH_C
UAB124.07 | UAB124.00 | 2026-07-20 00:41 | 2026-07-06 20:02 | 548.74 | 2687.06 | 1.7591 | 0.4956 | 89.62 | 1536.5 | 178.71 | 3146.43 | POR | CMP_B | CH_A
UAB124.08 | UAB124.00 | 2026-07-19 19:28 | 2026-07-06 20:06 | 553.22 | 2726.8 | 1.8367 | 0.4922 |  |  |  |  | POR | CMP_B | CH_B
UAB124.09 | UAB124.00 | 2026-07-20 04:20 | 2026-07-06 20:10 | 555.2 | 2701.55 | 1.8262 | 0.5037 | 90.35 | 1528.17 | 179.15 | 3154.43 | POR | CMP_B | CH_C
UAB124.10 | UAB124.00 | 2026-07-19 20:15 | 2026-07-06 20:14 | 564.31 | 2685.71 | 1.815 | 0.4905 |  |  |  |  | POR | CMP_B | CH_A
UAB124.11 | UAB124.00 | 2026-07-20 03:10 | 2026-07-06 20:18 | 548.27 | 2738.52 | 1.8641 | 0.5082 | 89.41 | 1532.64 | 179.62 | 3163.86 | POR | CMP_B | CH_B
UAB124.12 | UAB124.00 | 2026-07-20 05:17 | 2026-07-06 20:22 | 555.03 | 2736.99 | 1.8325 | 0.4888 |  |  |  |  | POR | CMP_B | CH_C
UAB124.13 | UAB124.00 | 2026-07-20 04:28 | 2026-07-06 20:26 | 549.31 | 2735.88 | 1.8681 | 0.5036 | 89.37 | 1539.6 | 180.74 | 3164.98 | POR | CMP_B | CH_A
UAB124.14 | UAB124.00 | 2026-07-20 03:33 | 2026-07-06 20:30 | 563.41 | 2725.4 | 1.8439 | 0.4988 |  |  |  |  | POR | CMP_B | CH_B
UAB124.15 | UAB124.00 | 2026-07-19 23:12 | 2026-07-06 20:34 | 561.77 | 2711.83 | 1.8247 | 0.4975 | 90.75 | 1532.54 | 179.2 | 3152.81 | POR | CMP_B | CH_C
UAB124.16 | UAB124.00 | 2026-07-20 05:09 | 2026-07-06 20:38 | 561.5 | 2751.46 | 1.8357 | 0.4941 |  |  |  |  | POR | CMP_B | CH_A
UAB124.17 | UAB124.00 | 2026-07-20 02:38 | 2026-07-06 20:42 | 552.25 | 2716.14 | 1.8792 | 0.5024 | 90.13 | 1531.39 | 179.55 | 3149.28 | POR | CMP_B | CH_B
UAB124.18 | UAB124.00 | 2026-07-20 07:33 | 2026-07-06 20:46 | 554.93 | 2738.66 | 1.8714 | 0.5146 |  |  |  |  | POR | CMP_B | CH_C
UAB124.19 | UAB124.00 | 2026-07-20 06:55 | 2026-07-06 20:50 | 557.25 | 2716.7 | 1.8079 | 0.492 | 89.48 | 1543.86 | 179.87 | 3151.14 | POR | CMP_B | CH_A
UAB124.20 | UAB124.00 | 2026-07-20 10:27 | 2026-07-06 20:54 | 564.89 | 2695.41 | 1.8388 | 0.4934 |  |  |  |  | POR | CMP_B | CH_B
UAB124.21 | UAB124.00 | 2026-07-20 10:35 | 2026-07-06 20:58 | 561.85 | 2694.79 | 1.7925 | 0.4939 | 90.43 | 1538.23 | 178.23 | 3152.31 | POR | CMP_B | CH_C
UAB124.22 | UAB124.00 | 2026-07-20 08:07 | 2026-07-06 21:02 | 548.86 | 2652.5 | 1.8756 | 0.4966 |  |  |  |  | POR | CMP_B | CH_A
UAB124.23 | UAB124.00 | 2026-07-20 07:05 | 2026-07-06 21:06 | 563.82 | 2711.97 | 1.8117 | 0.4999 | 89.39 | 1563.81 | 177.93 | 3166.96 | POR | CMP_B | CH_B
UAB124.24 | UAB124.00 | 2026-07-20 08:21 | 2026-07-06 21:10 | 558.54 | 2662.32 | 1.7797 | 0.4831 |  |  |  |  | POR | CMP_B | CH_C
UAB124.25 | UAB124.00 | 2026-07-20 10:17 | 2026-07-06 21:14 | 567.61 | 2740.94 | 1.8071 | 0.5105 | 91.3 | 1541.66 | 180.2 | 3158.73 | POR | CMP_B | CH_A
UAB125.01 | UAB125.00 | 2026-07-24 06:18 | 2026-07-11 05:42 | 568.32 | 2862.37 | 1.8052 | 0.5155 | 91.36 | 1547 | 183.32 | 3223.72 | POR | CMP_A | CH_A
UAB125.02 | UAB125.00 | 2026-07-24 01:37 | 2026-07-11 05:46 | 561.06 | 2854.46 | 1.8262 | 0.5252 |  |  |  |  | POR | CMP_A | CH_B
UAB125.03 | UAB125.00 | 2026-07-24 03:21 | 2026-07-11 05:50 | 570.8 | 2821.69 | 1.7859 | 0.502 | 90.77 | 1564.43 | 183.29 | 3197.56 | POR | CMP_A | CH_C
UAB125.04 | UAB125.00 | 2026-07-24 05:43 | 2026-07-11 05:54 | 570.77 | 2825.48 | 1.8532 | 0.5055 |  |  |  |  | POR | CMP_A | CH_A
UAB125.05 | UAB125.00 | 2026-07-24 05:31 | 2026-07-11 05:58 | 581.74 | 2803.91 | 1.7795 | 0.5107 | 91.02 | 1587.57 | 182.46 | 3176.94 | POR | CMP_A | CH_B
UAB125.06 | UAB125.00 | 2026-07-24 06:09 | 2026-07-11 06:02 | 563.97 | 2811.31 | 1.8449 | 0.5141 |  |  |  |  | POR | CMP_A | CH_C
UAB125.07 | UAB125.00 | 2026-07-24 04:35 | 2026-07-11 06:06 | 578.59 | 2777.76 | 1.8113 | 0.5109 | 90.67 | 1576.94 | 180.91 | 3191.49 | POR | CMP_A | CH_A
UAB125.08 | UAB125.00 | 2026-07-24 13:01 | 2026-07-11 06:10 | 557.53 | 2858.19 | 1.8128 | 0.5074 |  |  |  |  | POR | CMP_A | CH_B
UAB125.09 | UAB125.00 | 2026-07-24 11:45 | 2026-07-11 06:14 | 574.13 | 2841.44 | 1.7902 | 0.5099 | 90.68 | 1571.58 | 182.65 | 3230.99 | POR | CMP_A | CH_C
UAB125.10 | UAB125.00 | 2026-07-24 10:04 | 2026-07-11 06:18 | 564.71 | 2836.09 | 1.7982 | 0.5154 |  |  |  |  | POR | CMP_A | CH_A
UAB125.11 | UAB125.00 | 2026-07-24 10:04 | 2026-07-11 06:22 | 582.05 | 2840.19 | 1.817 | 0.5193 | 91.31 | 1573.57 | 183.78 | 3195.14 | POR | CMP_A | CH_B
UAB125.12 | UAB125.00 | 2026-07-24 07:40 | 2026-07-11 06:26 | 557.29 | 2811.22 | 1.7772 | 0.5098 |  |  |  |  | POR | CMP_A | CH_C
UAB125.13 | UAB125.00 | 2026-07-24 14:06 | 2026-07-11 06:30 | 570.75 | 2798.39 | 1.8653 | 0.5047 | 90.73 | 1556.79 | 182.46 | 3182.26 | POR | CMP_A | CH_A
UAB125.14 | UAB125.00 | 2026-07-24 13:16 | 2026-07-11 06:34 | 564.57 | 2812.64 | 1.7231 | 0.5082 |  |  |  |  | POR | CMP_A | CH_B
UAB125.15 | UAB125.00 | 2026-07-24 11:21 | 2026-07-11 06:38 | 574.37 | 2860.26 | 1.8194 | 0.511 | 90.86 | 1563.78 | 184.44 | 3192.64 | POR | CMP_A | CH_C
UAB125.16 | UAB125.00 | 2026-07-24 17:14 | 2026-07-11 06:42 | 566.29 | 2783 | 1.81 | 0.5073 |  |  |  |  | POR | CMP_A | CH_A
UAB125.17 | UAB125.00 | 2026-07-24 18:34 | 2026-07-11 06:46 | 559.94 | 2796.95 | 1.7884 | 0.5206 | 90.45 | 1539.51 | 183.31 | 3176.88 | POR | CMP_A | CH_B
UAB125.18 | UAB125.00 | 2026-07-24 17:04 | 2026-07-11 06:50 | 568.83 | 2838.93 | 1.8361 | 0.5059 |  |  |  |  | POR | CMP_A | CH_C
UAB125.19 | UAB125.00 | 2026-07-24 14:59 | 2026-07-11 06:54 | 554.75 | 2812.13 | 1.8297 | 0.5204 | 89.29 | 1551.16 | 183.48 | 3187.01 | POR | CMP_A | CH_A
UAB125.20 | UAB125.00 | 2026-07-24 13:37 | 2026-07-11 06:58 | 565.37 | 2787.95 | 1.7416 | 0.5001 |  |  |  |  | POR | CMP_A | CH_B
UAB125.21 | UAB125.00 | 2026-07-24 20:44 | 2026-07-11 07:02 | 572.25 | 2809.07 | 1.8465 | 0.5016 | 91.05 | 1563.19 | 183.67 | 3158.68 | POR | CMP_A | CH_C
UAB125.22 | UAB125.00 | 2026-07-24 14:33 | 2026-07-11 07:06 | 585.83 | 2865.32 | 1.8231 | 0.5033 |  |  |  |  | POR | CMP_A | CH_A
UAB125.23 | UAB125.00 | 2026-07-24 18:36 | 2026-07-11 07:10 | 582.61 | 2780.68 | 1.7887 | 0.5275 | 91.43 | 1579.39 | 181.33 | 3181.09 | POR | CMP_A | CH_B
UAB125.24 | UAB125.00 | 2026-07-24 17:39 | 2026-07-11 07:14 | 578 | 2835.04 | 1.8047 | 0.5203 |  |  |  |  | POR | CMP_A | CH_C
UAB125.25 | UAB125.00 | 2026-07-24 14:32 | 2026-07-11 07:18 | 570.7 | 2823.9 | 1.7753 | 0.5208 | 91.01 | 1566.73 | 183.35 | 3189.07 | POR | CMP_A | CH_A
UAB126.01 | UAB126.00 | 2026-07-28 15:54 | 2026-07-15 19:58 | 581.43 | 2724.03 | 1.8308 | 0.5067 | 91.51 | 1565.98 | 181.87 | 3109.59 | POR | CMP_A | CH_A
UAB126.02 | UAB126.00 | 2026-07-28 20:09 | 2026-07-15 20:02 | 567.34 | 2766.27 | 1.8639 | 0.4967 |  |  |  |  | POR | CMP_A | CH_B
UAB126.03 | UAB126.00 | 2026-07-28 18:49 | 2026-07-15 20:06 | 574.16 | 2769.93 | 1.8676 | 0.5046 | 91.04 | 1565.58 | 181.87 | 3166.7 | POR | CMP_A | CH_C
UAB126.04 | UAB126.00 | 2026-07-28 20:01 | 2026-07-15 20:10 | 577.05 | 2724.27 | 1.8616 | 0.5032 |  |  |  |  | POR | CMP_A | CH_A
UAB126.05 | UAB126.00 | 2026-07-28 22:50 | 2026-07-15 20:14 | 578.89 | 2790.42 | 1.888 | 0.4989 | 91.92 | 1570.59 | 183.11 | 3160.82 | POR | CMP_A | CH_B
UAB126.06 | UAB126.00 | 2026-07-28 23:53 | 2026-07-15 20:18 | 572.41 | 2782.74 | 1.8313 | 0.504 |  |  |  |  | POR | CMP_A | CH_C
UAB126.07 | UAB126.00 |  | 2026-07-15 20:22 |  |  |  |  | 91.84 | 1572.39 |  |  | POR | CMP_A | CH_A
UAB126.08 | UAB126.00 | 2026-07-28 23:47 | 2026-07-15 20:26 | 583.28 | 2750.78 | 1.8708 | 0.4983 |  |  |  |  | POR | CMP_A | CH_B
UAB126.09 | UAB126.00 | 2026-07-28 21:56 | 2026-07-15 20:30 | 572.71 | 2761.06 | 1.8748 | 0.5039 | 90.07 | 1591.29 | 184.36 | 3111.33 | POR | CMP_A | CH_C
UAB126.10 | UAB126.00 | 2026-07-28 21:01 | 2026-07-15 20:34 | 575.52 | 2751.4 | 1.8112 | 0.4975 |  |  |  |  | POR | CMP_A | CH_A
UAB126.11 | UAB126.00 | 2026-07-29 05:18 | 2026-07-15 20:38 | 571.21 | 2727.51 | 1.8951 | 0.5001 | 91.43 | 1558.2 | 181.53 | 3128.93 | POR | CMP_A | CH_B
UAB126.12 | UAB126.00 | 2026-07-29 05:34 | 2026-07-15 20:42 | 572.69 | 2752.43 | 1.85 | 0.4963 |  |  |  |  | POR | CMP_A | CH_C
UAB126.13 | UAB126.00 | 2026-07-29 01:42 | 2026-07-15 20:46 | 572.86 | 2796.85 | 1.8508 | 0.5 | 91.19 | 1558.69 | 184.32 | 3144.03 | POR | CMP_A | CH_A
UAB126.14 | UAB126.00 | 2026-07-29 00:37 | 2026-07-15 20:50 | 581.67 | 2708.1 | 1.9171 | 0.4945 |  |  |  |  | POR | CMP_A | CH_B
UAB126.15 | UAB126.00 | 2026-07-28 23:11 | 2026-07-15 20:54 | 573.66 | 2762.98 | 1.8588 | 0.4956 | 91.19 | 1554.66 | 182.44 | 3150.94 | POR | CMP_A | CH_C
UAB126.16 | UAB126.00 | 2026-07-29 03:09 | 2026-07-15 20:58 | 569.46 | 2779.68 | 1.9017 | 0.5043 |  |  |  |  | POR | CMP_A | CH_A
UAB126.17 | UAB126.00 | 2026-07-29 06:18 | 2026-07-15 21:02 | 573.72 | 2698.81 | 1.915 | 0.4994 | 91.4 | 1560.82 | 180.44 | 3111.72 | POR | CMP_A | CH_B
UAB126.18 | UAB126.00 | 2026-07-29 07:49 | 2026-07-15 21:06 | 570.44 | 2745.71 | 1.869 | 0.4983 |  |  |  |  | POR | CMP_A | CH_C
UAB126.19 | UAB126.00 | 2026-07-29 04:34 | 2026-07-15 21:10 | 568.96 | 2782.61 | 1.8836 | 0.4958 | 90.57 | 1555.97 | 180.85 | 3182.59 | POR | CMP_A | CH_A
UAB126.20 | UAB126.00 | 2026-07-29 04:12 | 2026-07-15 21:14 | 582.82 | 2784.5 | 1.8556 | 0.4931 |  |  |  |  | POR | CMP_A | CH_B
UAB126.21 | UAB126.00 | 2026-07-29 03:16 | 2026-07-15 21:18 | 575.93 | 2780.08 | 1.8607 | 0.5036 | 90.85 | 1571.58 | 184.73 | 3128.81 | POR | CMP_A | CH_C
UAB126.22 | UAB126.00 | 2026-07-29 09:14 | 2026-07-15 21:22 | 576.96 | 2750.57 | 1.8427 | 0.4883 |  |  |  |  | POR | CMP_A | CH_A
UAB126.23 | UAB126.00 | 2026-07-29 06:20 | 2026-07-15 21:26 | 581.64 | 2735.89 | 1.8348 | 0.5046 | 91.43 | 1569.92 | 181.61 | 3136.19 | POR | CMP_A | CH_B
UAB126.24 | UAB126.00 | 2026-07-29 08:57 | 2026-07-15 21:30 | 569.1 | 2750.11 | 1.8141 | 0.499 |  |  |  |  | POR | CMP_A | CH_C
UAB126.25 | UAB126.00 | 2026-07-29 12:18 | 2026-07-15 21:34 | 563.28 | 2814.08 | 1.8498 | 0.5041 | 90.59 | 1553.67 | 183.28 | 3189.63 | POR | CMP_A | CH_A
UAB127.01 | UAB127.00 | 2026-08-02 03:38 | 2026-07-20 02:00 | 544.83 | 2719.03 | 1.8352 | 0.4972 | 88.73 | 1533.16 | 178.34 | 3172.99 | POR | CMP_B | CH_A
UAB127.02 | UAB127.00 | 2026-08-02 06:03 | 2026-07-20 02:04 | 554.07 | 2753.18 | 1.8034 | 0.5135 |  |  |  |  | POR | CMP_B | CH_B
UAB127.03 | UAB127.00 | 2026-08-02 01:57 | 2026-07-20 02:08 | 542.6 | 2724.37 | 1.8855 | 0.4996 | 89.75 | 1518.48 | 178.85 | 3173.67 | POR | CMP_B | CH_C
UAB127.04 | UAB127.00 | 2026-08-02 02:14 | 2026-07-20 02:12 | 543.74 | 2746.76 | 1.8131 | 0.5001 |  |  |  |  | POR | CMP_B | CH_A
UAB127.05 | UAB127.00 | 2026-08-02 06:57 | 2026-07-20 02:16 | 542.95 | 2757.51 | 1.8436 | 0.4961 | 89.4 | 1522.34 | 178.97 | 3194.48 | POR | CMP_B | CH_B
UAB127.06 | UAB127.00 | 2026-08-01 23:59 | 2026-07-20 02:20 | 548.67 | 2767.48 | 1.8733 | 0.5008 |  |  |  |  | POR | CMP_B | CH_C
UAB127.07 | UAB127.00 | 2026-08-02 04:59 | 2026-07-20 02:24 | 538.04 | 2757.03 | 1.8681 | 0.498 | 88.4 | 1528.22 | 180.19 | 3183.67 | POR | CMP_B | CH_A
UAB127.08 | UAB127.00 | 2026-08-02 02:08 | 2026-07-20 02:28 | 544.54 | 2792.42 | 1.8398 | 0.5087 |  |  |  |  | POR | CMP_B | CH_B
UAB127.09 | UAB127.00 | 2026-08-02 05:31 | 2026-07-20 02:32 | 544.44 | 2761.09 | 1.8778 | 0.5068 | 88.78 | 1527.23 | 179.31 | 3189.31 | POR | CMP_B | CH_C
UAB127.10 | UAB127.00 | 2026-08-02 06:10 | 2026-07-20 02:36 | 544.58 | 2759.28 | 1.8501 | 0.5044 |  |  |  |  | POR | CMP_B | CH_A
UAB127.11 | UAB127.00 | 2026-08-02 08:43 | 2026-07-20 02:40 | 538.05 | 2747.56 | 1.8468 | 0.5088 | 88.88 | 1518.86 | 179.33 | 3181.41 | POR | CMP_B | CH_B
UAB127.12 | UAB127.00 | 2026-08-02 04:11 | 2026-07-20 02:44 | 550.62 | 2754.47 | 1.9024 | 0.496 |  |  |  |  | POR | CMP_B | CH_C
UAB127.13 | UAB127.00 | 2026-08-02 05:38 | 2026-07-20 02:48 | 544.94 | 2781.19 | 1.8334 | 0.5058 | 88.62 | 1534.34 | 180.41 | 3209.89 | POR | CMP_B | CH_A
UAB127.14 | UAB127.00 | 2026-08-02 13:34 | 2026-07-20 02:52 | 541.74 | 2734.51 | 1.8104 | 0.514 |  |  |  |  | POR | CMP_B | CH_B
UAB127.15 | UAB127.00 | 2026-08-02 07:07 | 2026-07-20 02:56 | 547.56 | 2764.68 | 1.867 | 0.4941 | 89.91 | 1519.3 | 179.62 | 3200.6 | POR | CMP_B | CH_C
UAB127.16 | UAB127.00 | 2026-08-02 13:24 | 2026-07-20 03:00 | 534.62 | 2797.47 | 1.8222 | 0.5121 |  |  |  |  | POR | CMP_B | CH_A
UAB127.17 | UAB127.00 | 2026-08-02 11:04 | 2026-07-20 03:04 | 534.09 | 2729.76 | 1.853 | 0.4919 | 88.9 | 1502.26 | 179.37 | 3171.5 | POR | CMP_B | CH_B
UAB127.18 | UAB127.00 | 2026-08-02 08:57 | 2026-07-20 03:08 | 540.64 | 2780.05 | 1.8298 | 0.502 |  |  |  |  | POR | CMP_B | CH_C
UAB127.19 | UAB127.00 | 2026-08-02 16:31 | 2026-07-20 03:12 | 550.28 | 2725.58 | 1.858 | 0.5062 | 89.64 | 1530.77 | 179.35 | 3157.51 | POR | CMP_B | CH_A
UAB127.20 | UAB127.00 | 2026-08-02 13:04 | 2026-07-20 03:16 | 549.18 | 2713.61 | 1.8379 | 0.5099 |  |  |  |  | POR | CMP_B | CH_B
UAB127.21 | UAB127.00 | 2026-08-02 15:15 | 2026-07-20 03:20 | 550.64 | 2769.52 | 1.8491 | 0.5191 | 89.14 | 1534.5 | 179.97 | 3191.19 | POR | CMP_B | CH_C
UAB127.22 | UAB127.00 | 2026-08-02 16:50 | 2026-07-20 03:24 | 551.87 | 2766.06 | 1.7906 | 0.5025 |  |  |  |  | POR | CMP_B | CH_A
UAB127.23 | UAB127.00 | 2026-08-02 16:29 | 2026-07-20 03:28 | 558.23 | 2772.98 | 1.7873 | 0.5079 | 89.87 | 1543.27 | 179.84 | 3207.12 | POR | CMP_B | CH_B
UAB127.24 | UAB127.00 | 2026-08-02 18:55 | 2026-07-20 03:32 | 544.87 | 2769.12 | 1.8577 | 0.5082 |  |  |  |  | POR | CMP_B | CH_C
UAB127.25 | UAB127.00 | 2026-08-02 12:49 | 2026-07-20 03:36 | 549.92 | 2703.11 | 1.8597 | 0.4982 | 88.95 | 1537.66 | 179.86 | 3117.73 | POR | CMP_B | CH_A
UAB128.01 | UAB128.00 | 2026-08-06 16:25 | 2026-07-24 13:41 | 579.69 | 2723.81 | 1.8441 | 0.4977 | 90.97 | 1578.33 | 179.33 | 3168.77 | POR | CMP_A | CH_A
UAB128.02 | UAB128.00 | 2026-08-06 13:38 | 2026-07-24 13:45 | 570.94 | 2713.92 | 1.7456 | 0.5017 |  |  |  |  | POR | CMP_A | CH_B
UAB128.03 | UAB128.00 | 2026-08-06 10:41 | 2026-07-24 13:49 | 579.07 | 2752.09 | 2.2624 | 0.516 | 89.85 | 1597.36 | 180.73 | 3156.64 | POR | CMP_A | CH_C
UAB128.04 | UAB128.00 | 2026-08-06 19:17 | 2026-07-24 13:53 | 585.3 | 2778.27 | 1.8162 | 0.5002 |  |  |  |  | POR | CMP_A | CH_A
UAB128.05 | UAB128.00 | 2026-08-06 18:26 | 2026-07-24 13:57 | 587.57 | 2777.47 | 1.7766 | 0.5037 | 90.41 | 1603.49 | 179.73 | 3201.03 | POR | CMP_A | CH_B
UAB128.06 | UAB128.00 | 2026-08-06 14:23 | 2026-07-24 14:01 | 568.95 | 2739.2 | 2.2821 | 0.5012 |  |  |  |  | POR | CMP_A | CH_C
UAB128.07 | UAB128.00 | 2026-08-06 20:04 | 2026-07-24 14:05 | 589.07 | 2708.12 | 1.8158 | 0.5056 | 90.75 | 1601.32 | 179.36 | 3149.36 | POR | CMP_A | CH_A
UAB128.08 | UAB128.00 | 2026-08-06 17:01 | 2026-07-24 14:09 | 568.44 | 2760.7 | 1.7667 | 0.509 |  |  |  |  | POR | CMP_A | CH_B
UAB128.09 | UAB128.00 | 2026-08-06 15:26 | 2026-07-24 14:13 | 571.96 | 2784.78 | 2.2813 | 0.509 | 89.66 | 1586.66 | 183.15 | 3175.1 | POR | CMP_A | CH_C
UAB128.10 | UAB128.00 | 2026-08-06 16:36 | 2026-07-24 14:17 | 580.88 | 2780.52 | 1.8306 | 0.5036 |  |  |  |  | POR | CMP_A | CH_A
UAB128.11 | UAB128.00 | 2026-08-06 19:03 | 2026-07-24 14:21 | 570.11 | 2744.77 | 1.7734 | 0.5046 | 89.56 | 1581.79 | 178.97 | 3184.29 | POR | CMP_A | CH_B
UAB128.12 | UAB128.00 | 2026-08-06 21:11 | 2026-07-24 14:25 | 567.69 | 2745.62 | 2.2702 | 0.5062 |  |  |  |  | POR | CMP_A | CH_C
UAB128.13 | UAB128.00 | 2026-08-06 19:25 | 2026-07-24 14:29 | 579.99 | 2708.09 | 1.8271 | 0.5046 | 90.97 | 1588.73 | 179.66 | 3146.24 | POR | CMP_A | CH_A
UAB128.14 | UAB128.00 | 2026-08-06 16:03 | 2026-07-24 14:33 | 576.59 | 2760.13 | 1.7921 | 0.5082 |  |  |  |  | POR | CMP_A | CH_B
UAB128.15 | UAB128.00 | 2026-08-06 20:20 | 2026-07-24 14:37 | 581.8 | 2770.34 | 2.2717 | 0.5012 | 91.19 | 1574.56 | 181.43 | 3180.27 | POR | CMP_A | CH_C
UAB128.16 | UAB128.00 | 2026-08-06 22:32 | 2026-07-24 14:41 | 581.57 | 2748.97 | 1.7845 | 0.5059 |  |  |  |  | POR | CMP_A | CH_A
UAB128.17 | UAB128.00 | 2026-08-07 03:07 | 2026-07-24 14:45 | 590.35 | 2775.05 | 1.8034 | 0.506 | 91.16 | 1592.16 | 180.62 | 3193.19 | POR | CMP_A | CH_B
UAB128.18 | UAB128.00 | 2026-08-07 01:43 | 2026-07-24 14:49 | 578.12 | 2739.03 | 2.275 | 0.5154 |  |  |  |  | POR | CMP_A | CH_C
UAB128.19 | UAB128.00 | 2026-08-07 02:58 | 2026-07-24 14:53 | 581.13 | 2809.35 | 1.7843 | 0.5046 | 90.05 | 1599.36 | 181.41 | 3203.83 | POR | CMP_A | CH_A
UAB128.20 | UAB128.00 | 2026-08-06 23:54 | 2026-07-24 14:57 | 586.58 | 2729.57 | 1.8165 | 0.506 |  |  |  |  | POR | CMP_A | CH_B
UAB128.21 | UAB128.00 | 2026-08-07 02:20 | 2026-07-24 15:01 | 571.98 | 2751.47 | 2.3131 | 0.4918 | 89.74 | 1578.69 | 179.72 | 3169.47 | POR | CMP_A | CH_C
UAB128.22 | UAB128.00 | 2026-08-07 04:39 | 2026-07-24 15:05 | 581 | 2759.25 | 1.782 | 0.5141 |  |  |  |  | POR | CMP_A | CH_A
UAB128.23 | UAB128.00 | 2026-08-06 23:35 | 2026-07-24 15:09 | 586.38 | 2800.06 | 1.7969 | 0.501 | 90.75 | 1605.52 | 181.1 | 3201.33 | POR | CMP_A | CH_B
UAB128.24 | UAB128.00 | 2026-08-07 04:44 | 2026-07-24 15:13 | 586.74 | 2785.54 | 2.2454 | 0.5107 |  |  |  |  | POR | CMP_A | CH_C
UAB128.25 | UAB128.00 | 2026-08-06 23:24 | 2026-07-24 15:17 | 566.95 | 2818.13 | 1.8614 | 0.5062 | 89.81 | 1572.83 | 180.92 | 3219.13 | POR | CMP_A | CH_A
UAB129.01 | UAB129.00 | 2026-08-09 20:26 | 2026-07-27 20:17 | 549.98 | 2594.74 | 1.8996 | 0.5027 | 90.15 | 1519.64 | 181.76 | 2974.72 | POR | CMP_B | CH_A
UAB129.02 | UAB129.00 | 2026-08-09 23:40 | 2026-07-27 20:21 | 544.73 | 2606.49 | 1.8954 | 0.4925 |  |  |  |  | POR | CMP_B | CH_B
UAB129.03 | UAB129.00 | 2026-08-09 17:35 | 2026-07-27 20:25 | 570 | 2550.56 | 2.3887 | 0.495 | 90.74 | 1559.47 | 180.84 | 2945.37 | POR | CMP_B | CH_C
UAB129.04 | UAB129.00 | 2026-08-09 19:53 | 2026-07-27 20:29 | 553.1 | 2623.68 | 1.9064 | 0.4914 |  |  |  |  | POR | CMP_B | CH_A
UAB129.05 | UAB129.00 | 2026-08-09 17:13 | 2026-07-27 20:33 | 568.02 | 2613.41 | 1.8397 | 0.4965 | 90.63 | 1557 | 182.15 | 2972.66 | POR | CMP_B | CH_B
UAB129.06 | UAB129.00 | 2026-08-09 22:35 | 2026-07-27 20:37 | 545.79 | 2539.79 | 2.3033 | 0.4919 |  |  |  |  | POR | CMP_B | CH_C
UAB129.07 | UAB129.00 | 2026-08-09 23:49 | 2026-07-27 20:41 | 551.41 | 2604.28 | 1.9518 | 0.4934 | 89.37 | 1527.91 | 180.74 | 3011.86 | POR | CMP_B | CH_A
UAB129.08 | UAB129.00 | 2026-08-09 19:19 | 2026-07-27 20:45 | 551.74 | 2593.67 | 1.8314 | 0.4932 |  |  |  |  | POR | CMP_B | CH_B
UAB129.09 | UAB129.00 | 2026-08-10 02:09 | 2026-07-27 20:49 | 548.12 | 2574.03 | 2.4701 | 0.5012 | 89.42 | 1526.06 | 182.14 | 2947.82 | POR | CMP_B | CH_C
UAB129.10 | UAB129.00 | 2026-08-10 01:43 | 2026-07-27 20:53 | 549.5 | 2636.94 | 1.812 | 0.4965 |  |  |  |  | POR | CMP_B | CH_A
UAB129.11 | UAB129.00 | 2026-08-09 21:57 | 2026-07-27 20:57 | 555.31 | 2559.5 | 1.887 | 0.4954 | 90.23 | 1529.34 | 179.22 | 2971.21 | POR | CMP_B | CH_B
UAB129.12 | UAB129.00 | 2026-08-10 05:53 | 2026-07-27 21:01 | 566 | 2588.77 | 2.3704 | 0.4944 |  |  |  |  | POR | CMP_B | CH_C
UAB129.13 | UAB129.00 | 2026-08-10 06:51 | 2026-07-27 21:05 | 549.62 | 2605.07 | 1.9085 | 0.4193 | 89.75 | 1528.11 | 181.78 | 2989.81 | Thin_TaN | CMP_B | CH_A
UAB129.14 | UAB129.00 | 2026-08-10 00:42 | 2026-07-27 21:09 | 541.57 | 2547.59 | 1.8666 | 0.4152 |  |  |  |  | Thin_TaN | CMP_B | CH_B
UAB129.15 | UAB129.00 | 2026-08-10 08:04 | 2026-07-27 21:13 | 541.72 | 2611.64 | 2.4063 | 0.4083 | 89.58 | 1515.61 | 181.94 | 2993.63 | Thin_TaN | CMP_B | CH_C
UAB129.16 | UAB129.00 | 2026-08-10 06:11 | 2026-07-27 21:17 | 555.51 | 2567.95 | 1.8287 | 0.4004 |  |  |  |  | Thin_TaN | CMP_B | CH_A
UAB129.17 | UAB129.00 | 2026-08-10 01:56 | 2026-07-27 21:21 | 553.33 | 2587.53 | 1.8382 | 0.4101 | 89.32 | 1552.93 | 181.96 | 2962.2 | Thin_TaN | CMP_B | CH_B
UAB129.18 | UAB129.00 | 2026-08-10 05:32 | 2026-07-27 21:25 | 546.82 | 2587.91 | 2.4549 | 0.4142 |  |  |  |  | Thin_TaN | CMP_B | CH_C
UAB129.19 | UAB129.00 | 2026-08-10 05:44 | 2026-07-27 21:29 | 553.19 | 2571.61 | 1.8682 | 0.4085 | 90.13 | 1528.52 | 180.78 | 2975.54 | Thin_TaN | CMP_B | CH_A
UAB129.20 | UAB129.00 | 2026-08-10 04:38 | 2026-07-27 21:33 | 548.23 | 2575.24 | 1.8704 | 0.412 |  |  |  |  | Thin_TaN | CMP_B | CH_B
UAB129.21 | UAB129.00 | 2026-08-10 10:48 | 2026-07-27 21:37 | 544.52 | 2585.17 | 2.3545 | 0.4076 | 89.41 | 1520.72 | 182.18 | 2959.37 | Thin_TaN | CMP_B | CH_C
UAB129.22 | UAB129.00 | 2026-08-10 07:08 | 2026-07-27 21:41 | 561.16 | 2589.55 | 1.9054 | 0.4188 |  |  |  |  | Thin_TaN | CMP_B | CH_A
UAB129.23 | UAB129.00 | 2026-08-10 04:53 | 2026-07-27 21:45 | 551.72 | 2653.48 | 1.8666 | 0.4101 | 89.06 | 1545.22 | 183.8 | 2992.72 | Thin_TaN | CMP_B | CH_B
UAB129.24 | UAB129.00 | 2026-08-10 06:06 | 2026-07-27 21:49 | 546.22 | 2603.47 | 2.309 | 0.4148 |  |  |  |  | Thin_TaN | CMP_B | CH_C
UAB129.25 | UAB129.00 | 2026-08-10 07:35 | 2026-07-27 21:53 | 549.84 | 2548.9 | 1.8633 | 0.4163 | 89.28 | 1541.39 | 180.94 | 2932.26 | Thin_TaN | CMP_B | CH_A
UAB130.01 | UAB130.00 | 2026-08-14 10:22 | 2026-08-01 08:17 | 550.69 | 2663.01 | 1.7884 | 0.4852 | 90.2 | 1524.18 | 182.19 | 3041.16 | POR | CMP_B | CH_A
UAB130.02 | UAB130.00 | 2026-08-14 09:58 | 2026-08-01 08:21 | 549.47 | 2702.34 | 1.8307 | 0.4897 |  |  |  |  | POR | CMP_B | CH_B
UAB130.03 | UAB130.00 | 2026-08-14 07:57 | 2026-08-01 08:25 | 547.04 | 2683.32 | 2.3054 | 0.4844 | 90.21 | 1513.72 | 179.32 | 3114.38 | POR | CMP_B | CH_C
UAB130.04 | UAB130.00 | 2026-08-14 09:28 | 2026-08-01 08:29 | 542.43 | 2657.68 | 1.7475 | 0.4837 |  |  |  |  | POR | CMP_B | CH_A
UAB130.05 | UAB130.00 | 2026-08-14 14:23 | 2026-08-01 08:33 | 556.79 | 2632.34 | 1.8224 | 0.4896 | 90.45 | 1529.33 | 178.73 | 3058.01 | POR | CMP_B | CH_B
UAB130.06 | UAB130.00 | 2026-08-14 07:35 | 2026-08-01 08:37 | 551.29 | 2712.89 | 2.257 | 0.4798 |  |  |  |  | POR | CMP_B | CH_C
UAB130.07 | UAB130.00 | 2026-08-14 10:29 | 2026-08-01 08:41 | 542.43 | 2642.08 | 1.7769 | 0.5001 | 89.56 | 1518.67 | 181.14 | 3048.11 | POR | CMP_B | CH_A
UAB130.08 | UAB130.00 | 2026-08-14 13:17 | 2026-08-01 08:45 | 552.5 | 2645.87 | 1.8136 | 0.501 |  |  |  |  | POR | CMP_B | CH_B
UAB130.09 | UAB130.00 | 2026-08-14 14:23 | 2026-08-01 08:49 | 546.71 | 2651.36 | 2.3226 | 0.4979 | 91.37 | 1483.73 | 180.54 | 3068.5 | POR | CMP_B | CH_C
UAB130.10 | UAB130.00 | 2026-08-14 15:55 | 2026-08-01 08:53 | 545.26 | 2624.2 | 1.8464 | 0.4811 |  |  |  |  | POR | CMP_B | CH_A
UAB130.11 | UAB130.00 | 2026-08-14 09:36 | 2026-08-01 08:57 | 538.2 | 2686.74 | 1.8484 | 0.4868 | 89.84 | 1494.8 | 181.2 | 3093.02 | POR | CMP_B | CH_B
UAB130.12 | UAB130.00 | 2026-08-14 17:54 | 2026-08-01 09:01 | 543.72 | 2641.72 | 2.3238 | 0.4846 |  |  |  |  | POR | CMP_B | CH_C
UAB130.13 | UAB130.00 | 2026-08-14 10:49 | 2026-08-01 09:05 | 560.34 | 2645.01 | 1.8767 | 0.4907 | 91.07 | 1527.71 | 180.51 | 3058.17 | POR | CMP_B | CH_A
UAB130.14 | UAB130.00 | 2026-08-14 19:43 | 2026-08-01 09:09 | 551.19 | 2658.45 | 1.8121 | 0.4942 |  |  |  |  | POR | CMP_B | CH_B
UAB130.15 | UAB130.00 | 2026-08-14 12:31 | 2026-08-01 09:13 | 551.01 | 2655.78 | 2.3393 | 0.4999 | 90.81 | 1513.56 | 180.46 | 3066.99 | POR | CMP_B | CH_C
UAB130.16 | UAB130.00 | 2026-08-14 15:52 | 2026-08-01 09:17 | 538.53 | 2684.16 | 1.8034 | 0.4949 |  |  |  |  | POR | CMP_B | CH_A
UAB130.17 | UAB130.00 | 2026-08-14 19:36 | 2026-08-01 09:21 | 553.11 | 2645.93 | 1.7837 | 0.4889 | 90.55 | 1517.87 | 179.51 | 3060.87 | POR | CMP_B | CH_B
UAB130.18 | UAB130.00 | 2026-08-14 20:01 | 2026-08-01 09:25 | 548.06 | 2691.03 | 2.3328 | 0.4995 |  |  |  |  | POR | CMP_B | CH_C
UAB130.19 | UAB130.00 | 2026-08-14 13:26 | 2026-08-01 09:29 | 540.86 | 2689.13 | 1.8395 | 0.485 | 89.58 | 1510.19 | 180.06 | 3104.67 | POR | CMP_B | CH_A
UAB130.20 | UAB130.00 | 2026-08-14 18:40 | 2026-08-01 09:33 | 551.07 | 2644.12 | 1.8003 | 0.494 |  |  |  |  | POR | CMP_B | CH_B
UAB130.21 | UAB130.00 | 2026-08-14 18:55 | 2026-08-01 09:37 | 547.52 | 2680.48 | 2.3365 | 0.4839 | 89.7 | 1518.93 | 180.08 | 3105.61 | POR | CMP_B | CH_C
UAB130.22 | UAB130.00 | 2026-08-14 16:40 | 2026-08-01 09:41 | 546.1 | 2679.97 | 1.8527 | 0.4798 |  |  |  |  | POR | CMP_B | CH_A
UAB130.23 | UAB130.00 | 2026-08-14 21:32 | 2026-08-01 09:45 | 543.26 | 2655.84 | 1.8271 | 0.4958 | 90.4 | 1503.29 | 180.41 | 3060.08 | POR | CMP_B | CH_B
UAB130.24 | UAB130.00 | 2026-08-14 18:53 | 2026-08-01 09:49 | 537.82 | 2698.45 | 2.4096 | 0.4912 |  |  |  |  | POR | CMP_B | CH_C
UAB130.25 | UAB130.00 | 2026-08-14 23:05 | 2026-08-01 09:53 | 535.91 | 2662.36 | 1.7887 | 0.4848 | 89.77 | 1499.39 | 181.96 | 3054.49 | POR | CMP_B | CH_A
UAB131.01 | UAB131.00 | 2026-08-18 21:52 | 2026-08-05 21:45 | 569.94 | 2654.1 | 1.9083 | 0.4952 | 90.73 | 1549.1 | 179.34 | 3094.13 | POR | CMP_A | CH_A
UAB131.02 | UAB131.00 | 2026-08-18 23:21 | 2026-08-05 21:49 | 577.36 | 2670.93 | 1.9257 | 0.4877 |  |  |  |  | POR | CMP_A | CH_B
UAB131.03 | UAB131.00 | 2026-08-18 21:47 | 2026-08-05 21:53 | 570.89 | 2674.15 | 2.4244 | 0.4942 | 90.93 | 1567.76 | 179.67 | 3103.86 | POR | CMP_A | CH_C
UAB131.04 | UAB131.00 | 2026-08-19 00:14 | 2026-08-05 21:57 | 559.27 | 2690.47 | 1.9083 | 0.4917 |  |  |  |  | POR | CMP_A | CH_A
UAB131.05 | UAB131.00 | 2026-08-19 03:14 | 2026-08-05 22:01 | 574.04 | 2674.81 | 1.8842 | 0.479 | 90.74 | 1567.76 | 180.43 | 3085.5 | POR | CMP_A | CH_B
UAB131.06 | UAB131.00 | 2026-08-18 19:59 | 2026-08-05 22:05 | 581.78 | 2647.84 | 2.3817 | 0.4836 |  |  |  |  | POR | CMP_A | CH_C
UAB131.07 | UAB131.00 | 2026-08-18 22:00 | 2026-08-05 22:09 | 576.48 | 2662.11 | 1.8699 | 0.4889 | 90.28 | 1573.13 | 180.66 | 3073.03 | POR | CMP_A | CH_A
UAB131.08 | UAB131.00 | 2026-08-18 21:59 | 2026-08-05 22:13 | 586.32 | 2640.54 | 1.927 | 0.4947 |  |  |  |  | POR | CMP_A | CH_B
UAB131.09 | UAB131.00 | 2026-08-18 21:02 | 2026-08-05 22:17 | 565.56 | 2673.56 | 2.3993 | 0.4977 | 89.87 | 1568.51 | 179.9 | 3078.24 | POR | CMP_A | CH_C
UAB131.10 | UAB131.00 | 2026-08-18 22:53 | 2026-08-05 22:21 | 570.75 | 2682.19 | 1.8641 | 0.4942 |  |  |  |  | POR | CMP_A | CH_A
UAB131.11 | UAB131.00 | 2026-08-18 22:44 | 2026-08-05 22:25 | 565.1 | 2633.22 | 1.9096 | 0.4915 | 89.43 | 1569.14 | 179.44 | 3043.26 | POR | CMP_A | CH_B
UAB131.12 | UAB131.00 | 2026-08-19 08:00 | 2026-08-05 22:29 | 568.7 | 2658.74 | 2.3937 | 0.4919 |  |  |  |  | POR | CMP_A | CH_C
UAB131.13 | UAB131.00 | 2026-08-19 05:15 | 2026-08-05 22:33 | 568.46 | 2671.42 | 1.8912 | 0.4106 | 89.87 | 1567.47 | 180.79 | 3059.38 | Thin_TaN | CMP_A | CH_A
UAB131.14 | UAB131.00 | 2026-08-19 02:08 | 2026-08-05 22:37 | 573.52 | 2630.72 | 1.922 | 0.4141 |  |  |  |  | Thin_TaN | CMP_A | CH_B
UAB131.15 | UAB131.00 | 2026-08-19 01:16 | 2026-08-05 22:41 | 562.85 | 2716.76 | 2.3388 | 0.4093 | 89.66 | 1563.38 | 180.34 | 3136.02 | Thin_TaN | CMP_A | CH_C
UAB131.16 | UAB131.00 | 2026-08-19 05:29 | 2026-08-05 22:45 | 567.29 | 2698.82 | 1.8074 | 0.4007 |  |  |  |  | Thin_TaN | CMP_A | CH_A
UAB131.17 | UAB131.00 | 2026-08-19 09:40 | 2026-08-05 22:49 | 582.06 | 2670.81 | 1.8603 | 0.4027 | 90.47 | 1591.59 | 178.79 | 3092.1 | Thin_TaN | CMP_A | CH_B
UAB131.18 | UAB131.00 | 2026-08-19 05:14 | 2026-08-05 22:53 | 575.73 | 2658.99 | 2.3102 | 0.4081 |  |  |  |  | Thin_TaN | CMP_A | CH_C
UAB131.19 | UAB131.00 | 2026-08-19 05:31 | 2026-08-05 22:57 | 581.37 | 2699.8 | 1.9404 | 0.4073 | 90.8 | 1590.24 | 180.71 | 3108.5 | Thin_TaN | CMP_A | CH_A
UAB131.20 | UAB131.00 | 2026-08-19 06:30 | 2026-08-05 23:01 | 563.44 | 2700.45 | 1.9589 | 0.4064 |  |  |  |  | Thin_TaN | CMP_A | CH_B
UAB131.21 | UAB131.00 | 2026-08-19 05:30 | 2026-08-05 23:05 | 581.24 | 2656.29 | 2.4099 | 0.41 | 90.67 | 1579.66 | 179.8 | 3077.4 | Thin_TaN | CMP_A | CH_C
UAB131.22 | UAB131.00 | 2026-08-19 09:29 | 2026-08-05 23:09 | 557 | 2632.9 | 1.9198 | 0.4065 |  |  |  |  | Thin_TaN | CMP_A | CH_A
UAB131.23 | UAB131.00 | 2026-08-19 10:19 | 2026-08-05 23:13 | 564.16 | 2680.24 | 1.8758 | 0.4028 | 89.64 | 1567.77 | 181.65 | 3072.84 | Thin_TaN | CMP_A | CH_B
UAB131.24 | UAB131.00 | 2026-08-19 09:53 | 2026-08-05 23:17 | 577.89 | 2654.66 | 2.3613 | 0.4042 |  |  |  |  | Thin_TaN | CMP_A | CH_C
UAB131.25 | UAB131.00 | 2026-08-19 12:36 | 2026-08-05 23:21 | 582.16 | 2663.68 | 1.8969 | 0.3957 | 91.19 | 1584.86 | 180.18 | 3071.98 | Thin_TaN | CMP_A | CH_A
UAB132.01 | UAB132.00 | 2026-08-22 17:55 | 2026-08-09 15:41 | 527.74 | 2669.49 | 1.8392 | 0.4935 | 90.45 | 1464.78 | 181.02 | 3065.84 | POR | CMP_B | CH_A
UAB132.02 | UAB132.00 | 2026-08-22 13:54 | 2026-08-09 15:45 | 551.37 | 2676.63 | 1.8136 | 0.5076 |  |  |  |  | POR | CMP_B | CH_B
UAB132.03 | UAB132.00 | 2026-08-22 19:54 | 2026-08-09 15:49 | 543.71 | 2704.34 | 2.343 | 0.5097 | 89.89 | 1507.7 | 181.61 | 3088.76 | POR | CMP_B | CH_C
UAB132.04 | UAB132.00 | 2026-08-22 19:15 | 2026-08-09 15:53 | 547.24 | 2644.23 | 1.7946 | 0.503 |  |  |  |  | POR | CMP_B | CH_A
UAB132.05 | UAB132.00 | 2026-08-22 18:06 | 2026-08-09 15:57 | 534.72 | 2648.56 | 1.8567 | 0.5056 | 90.15 | 1492.42 | 179.77 | 3064.86 | POR | CMP_B | CH_B
UAB132.06 | UAB132.00 | 2026-08-22 21:00 | 2026-08-09 16:01 | 547.13 | 2635.1 | 2.2299 | 0.4982 |  |  |  |  | POR | CMP_B | CH_C
UAB132.07 | UAB132.00 | 2026-08-22 19:25 | 2026-08-09 16:05 | 540.4 | 2665.98 | 1.8513 | 0.5074 | 90.17 | 1490.32 | 179.33 | 3107.12 | POR | CMP_B | CH_A
UAB132.08 | UAB132.00 | 2026-08-22 16:50 | 2026-08-09 16:09 | 550.02 | 2692.28 | 1.77 | 0.4936 |  |  |  |  | POR | CMP_B | CH_B
UAB132.09 | UAB132.00 | 2026-08-22 15:54 | 2026-08-09 16:13 | 538.04 | 2675.52 | 2.269 | 0.4934 | 89.84 | 1499.79 | 181.38 | 3068.1 | POR | CMP_B | CH_C
UAB132.10 | UAB132.00 | 2026-08-22 16:04 | 2026-08-09 16:17 | 537.26 | 2691.66 | 1.8183 | 0.503 |  |  |  |  | POR | CMP_B | CH_A
UAB132.11 | UAB132.00 | 2026-08-22 20:28 | 2026-08-09 16:21 | 546.4 | 2674.55 | 1.8054 | 0.5026 | 90.54 | 1502.38 | 181.62 | 3078.91 | POR | CMP_B | CH_B
UAB132.12 | UAB132.00 | 2026-08-22 18:58 | 2026-08-09 16:25 | 540.08 | 2645.73 | 2.367 | 0.4996 |  |  |  |  | POR | CMP_B | CH_C
UAB132.13 | UAB132.00 | 2026-08-22 23:12 | 2026-08-09 16:29 | 544.14 | 2705.64 | 1.8607 | 0.4884 | 90.31 | 1500.16 | 182.25 | 3087.42 | POR | CMP_B | CH_A
UAB132.14 | UAB132.00 | 2026-08-23 00:45 | 2026-08-09 16:33 | 540.13 | 2629.68 | 1.8346 | 0.5127 |  |  |  |  | POR | CMP_B | CH_B
UAB132.15 | UAB132.00 | 2026-08-22 21:38 | 2026-08-09 16:37 | 538.69 | 2645.23 | 2.3236 | 0.4839 | 89.44 | 1508.92 | 180.8 | 3053.28 | POR | CMP_B | CH_C
UAB132.16 | UAB132.00 | 2026-08-23 00:36 | 2026-08-09 16:41 | 547.22 | 2636.8 | 1.7652 | 0.4943 |  |  |  |  | POR | CMP_B | CH_A
UAB132.17 | UAB132.00 | 2026-08-23 02:52 | 2026-08-09 16:45 | 541.02 | 2667.88 | 1.7832 | 0.5058 | 89.31 | 1516.3 | 180.74 | 3072.73 | POR | CMP_B | CH_B
UAB132.18 | UAB132.00 | 2026-08-22 21:49 | 2026-08-09 16:49 | 533.12 | 2661.87 | 2.2648 | 0.502 |  |  |  |  | POR | CMP_B | CH_C
UAB132.19 | UAB132.00 | 2026-08-22 23:46 | 2026-08-09 16:53 | 531.59 | 2657.57 | 1.8777 | 0.5067 | 89.63 | 1481.31 | 182.16 | 3039.9 | POR | CMP_B | CH_A
UAB132.20 | UAB132.00 | 2026-08-23 00:21 | 2026-08-09 16:57 | 541.47 | 2690.96 | 1.7941 | 0.4986 |  |  |  |  | POR | CMP_B | CH_B
UAB132.21 | UAB132.00 | 2026-08-23 01:03 | 2026-08-09 17:01 | 539.41 | 2661.59 | 2.257 | 0.508 | 89.76 | 1502.48 | 180.08 | 3083.23 | POR | CMP_B | CH_C
UAB132.22 | UAB132.00 | 2026-08-23 02:09 | 2026-08-09 17:05 | 534.38 | 2715.35 | 1.829 | 0.5079 |  |  |  |  | POR | CMP_B | CH_A
UAB132.23 | UAB132.00 | 2026-08-23 01:32 | 2026-08-09 17:09 | 542.49 | 2679.68 | 1.794 | 0.4954 | 90.32 | 1500.06 | 180.64 | 3076.86 | POR | CMP_B | CH_B
UAB132.24 | UAB132.00 | 2026-08-23 04:30 | 2026-08-09 17:13 | 549.74 | 2671.78 | 2.2929 | 0.5072 |  |  |  |  | POR | CMP_B | CH_C
UAB132.25 | UAB132.00 | 2026-08-23 00:47 | 2026-08-09 17:17 | 526.99 | 2680.45 | 1.8122 | 0.5014 | 88.62 | 1486.02 | 181.37 | 3074.37 | POR | CMP_B | CH_A
UAB133.01 | UAB133.00 | 2026-08-27 13:41 | 2026-08-14 13:17 | 590.57 | 2690.65 | 1.9565 | 0.5028 | 91.51 | 1593.93 | 180.15 | 3119.27 | POR | CMP_A | CH_A
UAB133.02 | UAB133.00 | 2026-08-27 15:52 | 2026-08-14 13:21 | 599.24 | 2717.42 | 1.9425 | 0.5111 |  |  |  |  | POR | CMP_A | CH_B
UAB133.03 | UAB133.00 | 2026-08-27 09:20 | 2026-08-14 13:25 | 595.61 | 2657.82 | 2.3724 | 0.5083 | 90.71 | 1620.08 | 179.92 | 3083.41 | POR | CMP_A | CH_C
UAB133.04 | UAB133.00 | 2026-08-27 11:25 | 2026-08-14 13:29 | 589.02 | 2672.48 | 1.8981 | 0.505 |  |  |  |  | POR | CMP_A | CH_A
UAB133.05 | UAB133.00 | 2026-08-27 14:36 | 2026-08-14 13:33 | 591.62 | 2655.61 | 1.867 | 0.5071 | 91.73 | 1596.17 | 177.77 | 3108.48 | POR | CMP_A | CH_B
UAB133.06 | UAB133.00 | 2026-08-27 18:14 | 2026-08-14 13:37 | 583.34 | 2707.24 | 2.4509 | 0.5116 |  |  |  |  | POR | CMP_A | CH_C
UAB133.07 | UAB133.00 | 2026-08-27 12:52 | 2026-08-14 13:41 | 582.89 | 2668.95 | 1.9064 | 0.5068 | 91.65 | 1585.3 | 180.48 | 3070.43 | POR | CMP_A | CH_A
UAB133.08 | UAB133.00 | 2026-08-27 12:42 | 2026-08-14 13:45 | 600.15 | 2707.26 | 1.9142 | 0.5042 |  |  |  |  | POR | CMP_A | CH_B
UAB133.09 | UAB133.00 | 2026-08-27 21:49 | 2026-08-14 13:49 | 594.68 | 2681.64 | 2.319 | 0.5099 | 91.77 | 1600.47 | 180.64 | 3087.49 | POR | CMP_A | CH_C
UAB133.10 | UAB133.00 | 2026-08-27 16:56 | 2026-08-14 13:53 | 584.87 | 2701.62 | 1.8896 | 0.5025 |  |  |  |  | POR | CMP_A | CH_A
UAB133.11 | UAB133.00 | 2026-08-27 20:56 | 2026-08-14 13:57 | 588.73 | 2689.85 | 1.9143 | 0.5036 | 91.29 | 1599.1 | 178.48 | 3136.87 | POR | CMP_A | CH_B
UAB133.12 | UAB133.00 | 2026-08-27 15:25 | 2026-08-14 14:01 | 603.73 | 2690.61 | 2.4042 | 0.5066 |  |  |  |  | POR | CMP_A | CH_C
UAB133.13 | UAB133.00 | 2026-08-27 23:49 | 2026-08-14 14:05 | 594.1 | 2702.03 | 1.9623 | 0.5153 | 92.06 | 1596.77 | 179.14 | 3149.76 | POR | CMP_A | CH_A
UAB133.14 | UAB133.00 | 2026-08-27 23:05 | 2026-08-14 14:09 | 596.17 | 2695.62 | 1.9287 | 0.5022 |  |  |  |  | POR | CMP_A | CH_B
UAB133.15 | UAB133.00 | 2026-08-27 21:05 | 2026-08-14 14:13 | 599.93 | 2717.94 | 2.4857 | 0.5153 | 92.84 | 1590.3 | 181.94 | 3097.41 | POR | CMP_A | CH_C
UAB133.16 | UAB133.00 | 2026-08-28 01:20 | 2026-08-14 14:17 | 597.51 | 2696.51 | 1.8434 | 0.5007 |  |  |  |  | POR | CMP_A | CH_A
UAB133.17 | UAB133.00 | 2026-08-28 00:54 | 2026-08-14 14:21 | 601.97 | 2721.37 | 1.9514 | 0.5055 | 91.58 | 1618.23 | 180.75 | 3122.74 | POR | CMP_A | CH_B
UAB133.18 | UAB133.00 | 2026-08-27 23:22 | 2026-08-14 14:25 | 602.5 | 2717.99 | 2.4013 | 0.5128 |  |  |  |  | POR | CMP_A | CH_C
UAB133.19 | UAB133.00 | 2026-08-27 22:44 | 2026-08-14 14:29 | 591.04 | 2707.56 | 1.8817 | 0.5069 | 91.45 | 1598.19 | 178.99 | 3145.26 | POR | CMP_A | CH_A
UAB133.20 | UAB133.00 | 2026-08-27 19:53 | 2026-08-14 14:33 | 597.46 | 2706.48 | 1.93 | 0.5215 |  |  |  |  | POR | CMP_A | CH_B
UAB133.21 | UAB133.00 | 2026-08-27 19:51 | 2026-08-14 14:37 | 603.11 | 2724.45 | 2.3365 | 0.514 | 91.67 | 1620.96 | 180.54 | 3124.28 | POR | CMP_A | CH_C
UAB133.22 | UAB133.00 | 2026-08-27 23:45 | 2026-08-14 14:41 | 597.36 | 2757.93 | 1.876 | 0.517 |  |  |  |  | POR | CMP_A | CH_A
UAB133.23 | UAB133.00 | 2026-08-28 04:56 | 2026-08-14 14:45 | 597.01 | 2679.2 | 1.849 | 0.5092 | 92.17 | 1594.94 | 180.04 | 3110.91 | POR | CMP_A | CH_B
UAB133.24 | UAB133.00 | 2026-08-27 22:39 | 2026-08-14 14:49 | 610.06 | 2646.44 | 2.3693 | 0.5205 |  |  |  |  | POR | CMP_A | CH_C
UAB133.25 | UAB133.00 | 2026-08-28 00:41 | 2026-08-14 14:53 | 589.17 | 2694.12 | 1.8828 | 0.5079 | 90.53 | 1607.56 | 180 | 3108.26 | POR | CMP_A | CH_A
UAB134.01 | UAB134.00 | 2026-08-31 14:22 | 2026-08-18 13:14 | 557.02 | 2607.28 | 1.7991 | 0.499 | 90.75 | 1531.49 | 181.17 | 2998.4 | POR | CMP_B | CH_A
UAB134.02 | UAB134.00 | 2026-08-31 15:00 | 2026-08-18 13:18 | 558.77 | 2689.28 | 1.7681 | 0.4931 |  |  |  |  | POR | CMP_B | CH_B
UAB134.03 | UAB134.00 | 2026-08-31 16:57 | 2026-08-18 13:22 | 551.5 | 2604.51 | 2.3011 | 0.5073 | 90.36 | 1519.08 | 180.11 | 3032.42 | POR | CMP_B | CH_C
UAB134.04 | UAB134.00 | 2026-08-31 16:31 | 2026-08-18 13:26 | 567.39 | 2677.69 | 1.8032 | 0.4853 |  |  |  |  | POR | CMP_B | CH_A
UAB134.05 | UAB134.00 | 2026-08-31 13:14 | 2026-08-18 13:30 | 561.2 | 2649.99 | 1.7887 | 0.4819 | 90.67 | 1540.73 | 181.67 | 3040.2 | POR | CMP_B | CH_B
UAB134.06 | UAB134.00 | 2026-08-31 10:54 | 2026-08-18 13:34 | 561.78 | 2678.69 | 2.3007 | 0.4881 |  |  |  |  | POR | CMP_B | CH_C
UAB134.07 | UAB134.00 | 2026-08-31 18:31 | 2026-08-18 13:38 | 565.47 | 2681.41 | 1.7503 | 0.4883 | 90.43 | 1553.11 | 182.47 | 3048.2 | POR | CMP_B | CH_A
UAB134.08 | UAB134.00 | 2026-08-31 18:08 | 2026-08-18 13:42 | 569.34 | 2665.01 | 1.7713 | 0.4824 |  |  |  |  | POR | CMP_B | CH_B
UAB134.09 | UAB134.00 | 2026-08-31 17:11 | 2026-08-18 13:46 | 546.91 | 2635.9 | 2.2376 | 0.4958 | 90.68 | 1504.61 | 181.63 | 3028.48 | POR | CMP_B | CH_C
UAB134.10 | UAB134.00 | 2026-08-31 14:57 | 2026-08-18 13:50 | 551.33 | 2650.49 | 1.742 | 0.4991 |  |  |  |  | POR | CMP_B | CH_A
UAB134.11 | UAB134.00 | 2026-08-31 18:25 | 2026-08-18 13:54 | 555.84 | 2658.09 | 1.8368 | 0.4921 | 90.83 | 1528.3 | 181.45 | 3049.19 | POR | CMP_B | CH_B
UAB134.12 | UAB134.00 | 2026-08-31 23:03 | 2026-08-18 13:58 | 565.01 | 2673.3 | 2.2861 | 0.4897 |  |  |  |  | POR | CMP_B | CH_C
UAB134.13 | UAB134.00 | 2026-08-31 18:16 | 2026-08-18 14:02 | 548.73 | 2670.78 | 1.7566 | 0.4943 | 89.98 | 1519.99 | 181.84 | 3073.43 | POR | CMP_B | CH_A
UAB134.14 | UAB134.00 | 2026-08-31 22:27 | 2026-08-18 14:06 | 553.6 | 2655.07 | 1.746 | 0.5021 |  |  |  |  | POR | CMP_B | CH_B
UAB134.15 | UAB134.00 | 2026-08-31 19:36 | 2026-08-18 14:10 | 555.14 | 2667.16 | 2.2832 | 0.4894 | 90.38 | 1521.48 | 181.12 | 3056.61 | POR | CMP_B | CH_C
UAB134.16 | UAB134.00 | 2026-09-01 02:05 | 2026-08-18 14:14 | 553.24 | 2669.4 | 1.7897 | 0.4916 |  |  |  |  | POR | CMP_B | CH_A
UAB134.17 | UAB134.00 | 2026-08-31 20:51 | 2026-08-18 14:18 | 556.88 | 2644.69 | 1.7875 | 0.4979 | 90 | 1536.74 | 181.64 | 3031.43 | POR | CMP_B | CH_B
UAB134.18 | UAB134.00 | 2026-08-31 18:02 | 2026-08-18 14:22 | 559.2 | 2672.64 | 2.2212 | 0.4927 |  |  |  |  | POR | CMP_B | CH_C
UAB134.19 | UAB134.00 | 2026-08-31 23:07 | 2026-08-18 14:26 | 566.71 | 2618.87 | 1.7845 | 0.4959 | 92.1 | 1525.8 | 182.04 | 3003.93 | POR | CMP_B | CH_A
UAB134.20 | UAB134.00 | 2026-09-01 00:45 | 2026-08-18 14:30 | 560.22 | 2669.59 | 1.8074 | 0.5 |  |  |  |  | POR | CMP_B | CH_B
UAB134.21 | UAB134.00 | 2026-09-01 01:10 | 2026-08-18 14:34 | 553.88 | 2656.03 | 2.2747 | 0.5045 | 90.95 | 1519.42 | 182.27 | 3037.07 | POR | CMP_B | CH_C
UAB134.22 | UAB134.00 | 2026-09-01 00:50 | 2026-08-18 14:38 | 555.36 | 2669.66 | 1.7536 | 0.4878 |  |  |  |  | POR | CMP_B | CH_A
UAB134.23 | UAB134.00 | 2026-08-31 23:23 | 2026-08-18 14:42 | 559.32 | 2655.68 | 1.7822 | 0.4845 | 90.97 | 1529.53 | 182.23 | 3036.62 | POR | CMP_B | CH_B
UAB134.24 | UAB134.00 | 2026-09-01 05:49 | 2026-08-18 14:46 | 575.08 | 2690.55 | 2.2473 | 0.4983 |  |  |  |  | POR | CMP_B | CH_C
UAB134.25 | UAB134.00 | 2026-09-01 00:32 | 2026-08-18 14:50 | 567.04 | 2645.53 | 1.756 | 0.4972 | 91.18 | 1539.22 | 180.54 | 3042.42 | POR | CMP_B | CH_A

## Spec
Item | Type | Unit | LSL | Target | USL | Description
TM1_CD | Inline | nm | 84 | 90 | 96 | TM1 線寬 (AEI)
TM1_THK | Inline | Å | 1500 | 1600 | 1700 | TM1 Cu 厚度 (post-CMP)
TM2_CD | Inline | nm | 170 | 180 | 190 | TM2 線寬 (AEI)
TM2_THK | Inline | Å | 3000 | 3200 | 3400 | TM2 Cu 厚度 (post-CMP)
Con_TM1 | WAT | µS | 510.5 | 580.2 | 649.8 | TM1 serpentine 線導 (L=1mm)
Con_TM2 | WAT | µS | 2439.8 | 2772.5 | 3105.2 | TM2 serpentine 線導 (L=1mm)
Rc_TV1 | WAT | Ω/via |  | 1.786 | 2.233 | TV1 via chain 單顆電阻
Rc_TV2 | WAT | Ω/via |  | 0.495 | 0.619 | TV2 via chain 單顆電阻

## README
■ BEOL 範例資料：水平展開格式（by wafer）
一列 = 一片 wafer。WAT 欄位為整片 12 site 的 median（避開 open 值 9.99E+37），Inline 欄位為整片 9 site 的 mean。
LOT ID = 該 wafer 在「特定站點」(TM1_CMP) 的 lot ID；特定站點過貨時間 = TM1_CMP 過站時間。
橘色表頭（Split、TM1_CMP_Tool、TV1_ETCH_CH）是額外加的 condition 欄，用來測試系統自訂欄位角色，可刪掉。
單位：CD nm、THK Å、Con µS、Rc Ω/via。Spec 見 Spec 分頁。
與垂直檔 BEOL_vertical_by_site.xlsx 是同一批 wafer，可交叉驗證聚合結果。
■ 資料故事（BEOL Cu 連線層：TM1 / TV1 / TM2 / TV2，12 lots × 25 wafers，2026/07～08）
1. 物理關係：Con_TM1、Con_TM2 是 serpentine 線導（L=1mm），∝ Cu 截面積 (CD−2t_b)(THK−t_b) / ρ_eff；ρ_eff 含尺寸效應（表面散射＋晶界散射，ρ = ρ0·(1+K(1/w+1/t))）。→ 散佈圖／線性回歸：Con_TM1 對 TM1_CD×TM1_THK 高度線性（r≈0.99）。
2. 機台差異：TM1 CMP 機台 CMP_B 研磨量較多，TM1_THK 約少 60 Å（約 −3.7%），Con_TM1 同步降約 4–5%。→ Box plot 以 TM1_CMP_Tool 分組。
3. 時間 shift：TM2 CMP 在 2026/07/31 換 pad，之後 TM2_THK 約降 115 Å，Con_TM2 同步下降（從 UAB129 開始）。→ Trend chart 以 TM2_CMP 過站時間為 X 軸。
4. Chamber 異常：TV1 蝕刻 CH_C 自 UAB128 起（PM 後）via 底部殘留 → Rc_TV1 上升約 25%，edge 較嚴重，並有 via chain open（WAT 值 = 9.99E+37）。→ Box plot 依 chamber×lot 分組；P-chart 看每片 open site 的比例。
5. DOE split：UAB129、UAB131 的 wafer 13–25 在 TV2/TM2 barrier 做 Thin TaN（3nm→2nm），被分到 child lot（UAB129.01、UAB131.01），Rc_TV2 約降 18%。→ 注意：TM1 站點的 Lot ID 是 parent（.00），TM2／WAT 站點則是 child（.01）。
6. Wafer 內分布：CMP edge roll-off（edge 較薄）、edge CD 較寬、edge via 較小 → Rc_TV1 edge 較高。→ 做 site 層級分析／wafer map 用。
7. 資料髒點（測試系統穩健度用）：UAB126.07 在 TM2 CMP 破片（有 TM1 inline，沒有 TM2 inline 和 WAT）；少量 WAT 測值空白；open 值 9.99E+37；inline 只抽奇數片（01,03,…,25）。